## Sheet1
一级指标 | 序号 | 二级指标 | 三级指标 |  | 指标类型 | 单位 | 2025年指标值 （不适用指标留白即可，不需填写任何信息） | 三级指标对应产品的产量(万kWh) | 证明材料 （限pdf/图片格式） | 证明材料要求 （包括但不限于以下内容）
能源低碳化 | 1 | 能源消耗强度 | 单位产品综合能耗 | 消费型锂离子电池 | 逆向定量 | kgce/kWh |  |  |  | 1、指标计算过程表及其附件 2、报统计部门《工业产销总值及主要产品产量》（B204-1）、《能源购进、消费与库存》（205-1表） 3、《能源加工转换与回收利用》（205-2表）（如有）、《主要耗能工业企业单位产品能源消费情况》（205-3表）（如有）、《能源生产、销售与库存》（205-6表）（如有） 4、《重点用能单位能源利用状况报告》（如有）
小动力型锂离子电池
大动力型锂离子电池
储能型锂离子电池
| 2 | 碳排放强度 | 单位产品碳排放量 | 消费型锂离子电池 | 逆向定量 | kgCO2/kWh |  |  |  | 1、指标计算过程表及其附件 2、温室气体排放报告（依据相关核算标准给出的报告模板） 3、报统计部门《工业产销总值及主要产品产量》（B204-1）
小动力型锂离子电池
大动力型锂离子电池
储能型锂离子电池
| 3 | 可再生能源利用率 | 可再生能源利用率 |  | 正向定量 | % |  |  |  | 1、指标计算过程表及其附件 2、报统计部门《能源购进、消费与库存》（205-1表）、《能源加工转换与回收利用》（205-2表）（如有）、《能源生产、销售与库存》（205-6表）（如有） 3、《可再生能源电力消费核算清单》 4、可再生能源消费凭证，例如绿色电力市场化交易合同、交易结算凭证、绿证（GEC）等可再生能源电力消费凭证，非电力形式可再生能源利用相关合同、协议等 注：《可再生能源电力消费核算清单》可由电力交易机构出具或企业自行整理填报（模板于系统下载）；如提供了电力交易机构出具的带签章、编号的核算清单，其内容覆盖的绿色电力市场化交易合同、交易结算凭证、绿证（GEC）等可再生能源电力消费凭证可免予提供；如企业自行整理填报，则需将相关凭证顺次整理并随附。
| 4 | 能碳管理系统平台功能符合数量 | 能碳管理系统平台功能符合数量 |  | 正向定量 | 项 | 1.能耗查询 2.能源消费量和强度计算 3.能源消费分析与用能策略推荐 4.能效对标 5.能流分析 6.能效平衡与优化 7.用能与碳排放预算管理 8.碳排放核算 9.碳足迹核算 10.供应链碳管理 11.碳核查支撑 12.碳资产管理 |  |  | 1、平台系统架构设计文档，说明与相关业务功能的对应关系 2、平台开发采购合同、部署验收报告（如有） 3、平台功能实现或效果验证材料，例如用户操作手册、功能截图（大屏看板、APP能耗实时展示等功能界面）等
资源高效化 | 5 | 原材料回收利用 | 再生材料或回收再利用材料替代改善应用 |  | 正向定性 | / | 1.提供改进方案 2.未提供 |  |  | 1、提供本单位使用再生材料或回收再利用材料替代改善原辅料的应用案例（如镍钴锂锰等关键金属）。
|  |  | NMP（N-甲基吡咯烷酮）回收率* |  | 正向定量 | % |  |  |  | 1、指标计算过程表及其附件 2、NMP消耗及回收统计表
| 6 | 工业用水重复利用率 | 工业用水重复利用率 |  | 正向定量 | % |  |  |  | 1、指标计算过程表及其附件 2、报统计部门《工业企业用水情况》（205-4表） 3、重复用水量证明，例如循环水量、串联水量、废水处理回用水量等计量或记录台账 4、重复用水设施、关键区域现场实景照片
| 7 | 一般工业固体废物综合利用率 | 一般工业固体废物综合利用率 |  | 正向定量 | % |  |  |  | 1、指标计算过程表及其附件 2、一般工业固体废物统计台账，包含年度产生量、综合利用量、综合利用往年贮存量等指标计算关键参数信息 3、报生态环境部门《工业企业污染物和温室气体排放及治理情况》（基101表）（如有） 4、综合利用证明，例如资源化技术方案、工艺流程图等自行利用说明；委外综合利用协议及综合利用单位资质证明、转移量确认单或相关凭证
生产洁净化 | 8 | 生产工艺和设备先进性 | 核查以下《锂离子电池行业规范条件》适用要求符合率： 1.单体电池企业应具有电极涂覆后均匀性的监测能力，电极涂覆厚度和长度的控制精度分别达到或优于2μm和1mm； 2.单体电池企业应具有生产过程中含水量的控制能力和适用条件下的电极烘干工艺技术，含水量控制精度达到或优于10ppm。 3.单体电池企业应具有剪切过程中电极毛刺控制能力，控制精度达到或优于1μm； 4.单体电池企业具有卷绕或叠片过程中电极对齐度控制能力，控制精度达到或优于0.1mm。 5.单体电池企业应具有注液过程中温湿度和洁净度等环境条件控制能力，露点温度≤-30℃； 6.单体电池企业应具有电池装配后的内部短路高压测试（HI-POT）在线检测能力。 7.电池组企业应具有单体电池开路电压、内阻等一致性控制能力，控制精度分别达到或优于1mV和1mΩ； 8.电池组企业应具有电池组保护装置功能在线检测能力和静电防护能力，电池管理系统应具有防止过充、过放、短路等安全保护功能。 |  | 正向定量 | % |  |  |  | 1、指标计算过程表及其附件 2、相关精度或条件控制能力测试或验证报告、说明 3、入选锂电池规范条件企业证明（如有）
|  |  | 采用《国家工业和信息化领域节能降碳技术装备推荐目录》《国家鼓励的工业节水工艺、技术和装备目录》《国家工业资源综合利用先进适用工艺技术设备目录》《国家鼓励发展的重大环保技术装备目录》《绿色技术推广目录》《国家重点推广的低碳技术目录》《国家污染防治技术指导目录》《产业结构调整指导目录》范围内的先进技术和设备的数量 |  | 正向定量 | 项 |  |  |  | 1、采用相关生产工艺和设备的说明
| 9 | 绿色低碳改造升级 | 近3年实施绿色低碳改造升级年平均项目数量 |  | 正向定量 | 项 |  |  |  | 1、近三年绿色低碳改造升级项目清单（按项目完成时间在近三年计） 2、项目相关合同及立项、审批、验收材料（如有） 3、项目结题报告（包含节能、降碳、减污、节材等效益计算说明）（如有）
|  |  | 近3年绿色低碳改造升级项目投资额占比 |  | 正向定量 | % |  |  |  | 1、指标计算过程表及其附件 2、近三年绿色低碳改造升级项目清单（按项目完成时间在近三年计） 3、项目投资证明，例如项目合同、验收材料、支付凭证、专项审计报告等 4、报统计部门《工业产销总值及主要产品产量》（B204-1）
| 10 | 主要污染物产生强度 | 单位产品污染物产生量 | CODCr | 逆向定量 | g/kWh |  |  |  | 1、指标计算过程表及其附件 2、排污许可相关文件，例如排污许可证正本、副本，排污登记表 3、排污许可证执行报告年报（如有） 4、报生态环境部门《工业企业污染物和温室气体排放及治理情况》（基101表）（如有） 5、报统计部门《工业产销总值及主要产品产量》（B204-1）
|  |  |  | 总钴 | 逆向定量 | mg/kWh
|  |  |  | VOCs | 逆向定量 | g/kWh
|  |  | 单位产品废水产生量 |  | 逆向定量 | m3/kWh
产品绿色化 | 11 | 绿色设计 | 绿色设计典型应用案例 |  | 正向定性 | / | 1.提供绿色设计典型应用案例 2.未提供 |  |  | 1、绿色设计典型应用案例（围绕轻量化、无害化、长寿命、节能、易回收、可拆解、易再生等方面提供绿色设计典型应用案例，全面展示企业研发人员在设计环节运用绿色设计理念开展绿色设计）
| 12 | 产品碳足迹 | 开展碳足迹核算的产品比重 |  | 正向定量 | % |  |  |  | 1、指标计算过程表及其附件 2、提供评价年产品碳足迹报告（参考GB/T 24067等相关依据标准给出的报告模板）
| 13 | 原材料替代 | 典型产品活性材料中镍钴锂锰回收料使用率 |  | 正向定量 | % |  |  |  | 1、指标计算过程表及其附件 2、镍钴锂锰四种关键原材料消耗统计表
| 14 | 产品循环寿命适用要求符合率 | 消费型电池 | 单体电池循环寿命≥800次且容量保持率≥80% | 正向定量 | % |  |  |  | 1、指标计算过程表及其附件 2、按照适用标准进行测试并提供测试报告
电池组循环寿命≥800次且容量保持率≥80%
|  |  | 动力型电池 | 小动力型电池：单体电池循环寿命≥1000次且容量保持率≥70%
小动力型电池：电池组循环寿命≥800次且容量保持率≥70%
大动力型电池：单体电池循环寿命≥1500次且容量保持率≥80%
大动力型电池：电池组循环寿命≥1000次且容量保持率≥80%
|  |  | 储能型电池 | 单体电池循环寿命≥6000次且容量保持率≥80%
电池组循环寿命≥5000次且容量保持率≥80%
用地集约化 | 15 | 土地产出率 | 单位用地面积产值 | 正向定量 | 万元/m2 |  |  |  |  | 1、指标计算过程表及其附件 2、报统计部门《工业产销总值及主要产品产量》（B204-1）
|  |  | 建筑系数 | 正向定量 | % |  |  |  |  | 1、指标计算过程表及其附件 2、项目建设工程规划许可证及附图 3、厂区总平面图
|  |  | 容积率 | 正向定量 | / |  |  |  |  | 1、指标计算过程表及其附件